## Kalibrierung (hidden)
max. Packungsdichte
Boxlänge l ungleich l_real_calib
| Boxlänge l in cm | l_real_calib ([cm] | I | StdDev | I_0 Box | I_0 | StdDev | I/I_0 | stdev | -ln(I/I_0) | phi_max*mu(Sand,l_real_calib) | phi_max | mu(Sand,l_real_calib) | delta µ (phi,l) fix
Kalibriert | 2 | 1.2014 | 11931 | 165 | 30822.39 | 37435 | 225 | 0.3870888 |  | 0.9491012 | 0.4745506 | 0.6007 | 0.789996 | 0.0130164
Kalibriert | 3 | 1.8021 | 8553 | 138 | 31062.34 | 37725 | 231 | 0.2753495 |  | 1.289714 | 0.4299047 | 0.6007 | 0.7156729 | 0.009858519
Kalibriert | 4 | 2.4028 | 6415 | 128 | 31058.04 | 37729 | 244 | 0.2065488 |  | 1.577219 | 0.3943047 | 0.6007 | 0.6564087 | 0.008924658
fit I/I_0 | 5 | 3.0035 | [5 empty] | 0.1477297 |  | 1.912371 | 0.3824742 | 0.6007 | 0.6367142
fit mu(l) | 5 | 3.0035 | [8 empty] | 0.3582083 | 0.6007 | 0.5963181
Fit für I/I_0
| Fitfunktion mit Fitparametern | [5 empty] | Gefittete I/I_0 |  |  |  |  | mu berechnet auf I/I_0 fit
[7 empty] | l_box | l_real_calib [cm] | I/I_0 | diff mess-fit | -LN(I/I_0) | mu(l_real_calib) | diff mess - fit
l_box * phi_max
| fit gnuplot |  | f(a,b,x)=a*exp(b*x) |  |  |  | 2 | 1.2014 | 0.3854121 | -0.004340903 | 0.9534421 | 0.7936092 | -0.003613204
|  |  | a | 0.730405 |  |  | 3 | 1.8021 | 0.2799666 | 0.01662909 | 1.273085 | 0.7064453 | 0.009227619
|  |  | b | -0.319643 |  |  | 4 | 2.4028 | 0.20337 | -0.01550938 | 1.592728 | 0.6628634 | -0.006454712
|  |  | c | 0 |  |  | 5 | 3.0035 | 0.1477297 | -7.777831e-08 | 1.912371 | 0.6367142 | -2.589589e-08
| chisqare |  | 3.42396 e-5
Fit für mu
| Fitfunktion mit Fitparamentern | [5 empty] | gefittete mu(l)
[6 empty] | 0.949882 | l_box | l_real_calib [cm] | mu(l_real_calib) | diff mess-fit | diff fit mu- fit I/I0
| fit gnuplot g(c,d,x)=c*exp(d*x) | [5 empty] | 2 | 1.2014 | 0.7884842 | 0.001511815 | -0.005125019
|  |  | c | 0.949882 |  |  | 3 | 1.8021 | 0.7183807 | -0.002707765 | 0.01193538
|  |  | d | -0.155007 |  |  | 4 | 2.4028 | 0.6545101 | 0.001898603 | -0.008353315
[7 empty] | 5 | 3.0035 | 0.5963181 |  | -0.04039611
| chisquare |  | 1.3058e-5

## Packungsdichten (hidden)
Auswertung über I zu I0 gefittet auf 5 cm ohne Ausrechnung von mu, wird ja nicht gebraucht… |  |  | ist aber falsch da µ_eff(l_real_calib)!= µ_eff(l_real_exp) ist da l_real_calib != l_real_exp
5 cm
name | phi_shear | phi_sand | Drop | "-ln(I/I0)_shear" | "-ln(I/I_0)_sand | "-ln(I/I0) kalib" | phi_max
TP_27Hz-160kV_6p2mA-5ms-1mmFOC_471 | 0.5341597 | 0.566453 | 6.046% | 1.700535 | 1.803343 | 1.912371 | 0.6007
TP_27Hz-160kV_6p2mA-5ms-1mmFOC_472 | 0.5318106 | 0.5658357 | 6.398% | 1.693057 | 1.801378 | 1.912371 | 0.6007
TP_27Hz-160kV_6p2mA-5ms-1mmFOC_473 | 0.5298174 | 0.5645773 | 6.561% | 1.686711 | 1.797372 | 1.912371 | 0.6007
TP_27Hz-160kV_6p2mA-5ms-1mmFOC_474 | 0.5266939 | 0.5663587 | 7.531% | 1.676767 | 1.803043 | 1.912371 | 0.6007
TP_27Hz-160kV_6p2mA-5ms-1mmFOC_550 | 0.5212824 | 0.5674506 | 8.857% | 1.659539 | 1.806519 | 1.912371 | 0.6007
TP_27Hz-160kV_6p2mA-5ms-1mmFOC_551 | 0.5245895 | 0.5645759 | 7.622% | 1.670068 | 1.797368 | 1.912371 | 0.6007
TP_27Hz-160kV_6p2mA-5ms-1mmFOC_552 | 0.5229204 | 0.5659853 | 8.235% | 1.664754 | 1.801854 | 1.912371 | 0.6007
TP_27Hz-160kV_6p2mA-5ms-1mmFOC_553 | 0.5249787 | 0.5641106 | 7.454% | 1.671307 | 1.795886 | 1.912371 | 0.6007
| 0.5270316 | 0.5656684
name | phi_shear | phi_sand | Drop | "-ln(I/I0)_shear" | "-ln(I/I_0)_sand | "-ln(I/I0) kalib" | phi_max
TP-18Hz-160kV-6p2mA-5ms-1mmFOC-28msPhaseShift_1093. | 0.536184 | 0.5719819 | 6.676% | 1.70698 | 1.820945 | 1.912371 | 0.6007
TP-18Hz-160kV-6p2mA-5ms-1mmFOC-28msPhaseShift_1100. | 0.53896 | 0.5686684 | 5.512% | 1.715817 | 1.810396 | 1.912371 | 0.6007
TP-25Hz-160kV-6p2mA-5ms-1mmFOC-20msPhaseShift_250. | 0.5309291 | 0.5614019 | 5.74% | 1.69025 | 1.787263 | 1.912371 | 0.6007
TP-25Hz-160kV-6p2mA-5ms-1mmFOC-20msPhaseShift_400. | 0.5163698 | 0.5662177 | 9.654% | 1.6439 | 1.802594 | 1.912371 | 0.6007
Auswertung über die gefittete Funktion µ_eff(l) aus den µ aus den I/I0 werten |  |  | 5 | cm Boxlänge | Startwerte | 0.6007 |  | Weglänge Material | -> 3cm l_real_exp
name | phi_shear | phi_sand | Drop | "-ln(I/I0)_shear" | "-ln(I/I_0)_sand | µ_eff(l_real_exp) | phi_max | l_real_experiment
Calibcheck µ aus I/I_0 fit und rückgerechnet | 0.6007 | 0.6007 | 0% | 1.912371 | 1.912371 | 0.6367142 | 0.6007 | 3.0035
Calibcheck µ aus µ fit und rückgerechnet | 0.6413929 | 0.6413929 | 0% | 1.912371 | 1.912371 | 0.5963181 | 0.6007 | 3.0035
TP_27Hz-160kV_6p2mA-5ms-1mmFOC_471 | 0.5703451 | 0.604826 | 6.046% | 1.700535 | 1.803343 | 0.5963181 | 0.6007 | 3.0035
TP_27Hz-160kV_6p2mA-5ms-1mmFOC_472 | 0.5678368 | 0.6041668 | 6.398% | 1.693057 | 1.801378 | 0.5963181 | 0.6007 | 3.0035
TP_27Hz-160kV_6p2mA-5ms-1mmFOC_473 | 0.5657086 | 0.6028232 | 6.561% | 1.686711 | 1.797372 | 0.5963181 | 0.6007 | 3.0035
TP_27Hz-160kV_6p2mA-5ms-1mmFOC_474 | 0.5623735 | 0.6047253 | 7.531% | 1.676767 | 1.803043 | 0.5963181 | 0.6007 | 3.0035
TP_27Hz-160kV_6p2mA-5ms-1mmFOC_550 | 0.5565954 | 0.6058912 | 8.857% | 1.659539 | 1.806519 | 0.5963181 | 0.6007 | 3.0035
TP_27Hz-160kV_6p2mA-5ms-1mmFOC_551 | 0.5601265 | 0.6028217 | 7.622% | 1.670068 | 1.797368 | 0.5963181 | 0.6007 | 3.0035
TP_27Hz-160kV_6p2mA-5ms-1mmFOC_552 | 0.5583444 | 0.6043266 | 8.235% | 1.664754 | 1.801854 | 0.5963181 | 0.6007 | 3.0035
TP_27Hz-160kV_6p2mA-5ms-1mmFOC_553 | 0.5605421 | 0.6023249 | 7.454% | 1.671307 | 1.795886 | 0.5963181 | 0.6007 | 3.0035
name | phi_shear | phi_sand | Drop | "-ln(I/I0)_shear" | "-ln(I/I_0)_sand | µ_eff(l_real_exp) | phi_max
TP-18Hz-160kV-6p2mA-5ms-1mmFOC-28msPhaseShift_1093. | 0.5725065 | 0.6107294 | 6.676% | 1.70698 | 1.820945 | 0.5963181 | 0.6007 | 3.0035
TP-18Hz-160kV-6p2mA-5ms-1mmFOC-28msPhaseShift_1100. | 0.5754705 | 0.6071914 | 5.512% | 1.715817 | 1.810396 | 0.5963181 | 0.6007 | 3.0035
TP-25Hz-160kV-6p2mA-5ms-1mmFOC-20msPhaseShift_250. | 0.5668956 | 0.5994327 | 5.74% | 1.69025 | 1.787263 | 0.5963181 | 0.6007 | 3.0035
TP-25Hz-160kV-6p2mA-5ms-1mmFOC-20msPhaseShift_400. | 0.5513501 | 0.6045748 | 9.654% | 1.6439 | 1.802594 | 0.5963181 | 0.6007 | 3.0035
Auswertung über µ berechnet aus I/I0 aus dem fit über I/I0 aus der Kalibrierung |  |  | 5 | cm
name | phi_shear | phi_sand | Drop | "-ln(I/I0)_shear" | "-ln(I/I_0)_sand | µ_eff(l_real_exp) | phi_max | l_real_experiment
TP_27Hz-160kV_6p2mA-5ms-1mmFOC_471 | 0.5341598 | 0.5664531 | 6.046% | 1.700535 | 1.803343 | 0.6367142 | 0.6007 | 3.0035
TP_27Hz-160kV_6p2mA-5ms-1mmFOC_472 | 0.5318106 | 0.5658357 | 6.398% | 1.693057 | 1.801378 | 0.6367142 | 0.6007 | 3.0035
TP_27Hz-160kV_6p2mA-5ms-1mmFOC_473 | 0.5298174 | 0.5645773 | 6.561% | 1.686711 | 1.797372 | 0.6367142 | 0.6007 | 3.0035
TP_27Hz-160kV_6p2mA-5ms-1mmFOC_474 | 0.5266939 | 0.5663588 | 7.531% | 1.676767 | 1.803043 | 0.6367142 | 0.6007 | 3.0035
TP_27Hz-160kV_6p2mA-5ms-1mmFOC_550 | 0.5212824 | 0.5674506 | 8.857% | 1.659539 | 1.806519 | 0.6367142 | 0.6007 | 3.0035
TP_27Hz-160kV_6p2mA-5ms-1mmFOC_551 | 0.5245895 | 0.564576 | 7.622% | 1.670068 | 1.797368 | 0.6367142 | 0.6007 | 3.0035
TP_27Hz-160kV_6p2mA-5ms-1mmFOC_552 | 0.5229204 | 0.5659853 | 8.235% | 1.664754 | 1.801854 | 0.6367142 | 0.6007 | 3.0035
TP_27Hz-160kV_6p2mA-5ms-1mmFOC_553 | 0.5249787 | 0.5641106 | 7.454% | 1.671307 | 1.795886 | 0.6367142 | 0.6007 | 3.0035
name | phi_shear | phi_sand | Drop | "-ln(I/I0)_shear" | "-ln(I/I_0)_sand | µ_eff(l_real_exp) | phi_max
TP-18Hz-160kV-6p2mA-5ms-1mmFOC-28msPhaseShift_1093. | 0.5361841 | 0.5719819 | 6.676% | 1.70698 | 1.820945 | 0.6367142 | 0.6007 | 3.0035
TP-18Hz-160kV-6p2mA-5ms-1mmFOC-28msPhaseShift_1100. | 0.53896 | 0.5686684 | 5.512% | 1.715817 | 1.810396 | 0.6367142 | 0.6007 | 3.0035
TP-25Hz-160kV-6p2mA-5ms-1mmFOC-20msPhaseShift_250. | 0.5309291 | 0.5614019 | 5.74% | 1.69025 | 1.787263 | 0.6367142 | 0.6007 | 3.0035
TP-25Hz-160kV-6p2mA-5ms-1mmFOC-20msPhaseShift_400. | 0.5163699 | 0.5662178 | 9.654% | 1.6439 | 1.802594 | 0.6367142 | 0.6007 | 3.0035

## Auswertung (hidden)
[8 empty] | Sanddurchstrahlungslänge [cm] |  | 5 |  |  |  |  | mean
[9 empty] | mu(l) | 0.596 |  |  |  |  | #DIV/0!
| Measurements Free-running (_1) | Nicht Scheerband | [7 empty] | Scheerband
Packungsdichte für 5 cm
Kommentar | Dateiname | I | stdev | I_0 box | I_0 | stdev | I/I_0 | - ln(I/I_0) | phi(l) | I | stdev | I/I_0 | - ln(I/I_0) | e(l) Scheerband | Drop
scheerband gut sichtbar | TP_27Hz-160kV_6p2mA-5ms-1mmFOC_471 | 3805 | 69.48 | 23096 | 28051 | 139.5 | 0.1647471 | 1.803343 |  | 4217 |  | 0.1825857 | 1.700535 |  | #DIV/0!
| TP_27Hz-160kV_6p2mA-5ms-1mmFOC_472 | 3811 | 72 | 23087 | 28039 | 134 | 0.1650713 | 1.801378 |  | 4247 |  | 0.1839563 | 1.693057 |  | #DIV/0!
| TP_27Hz-160kV_6p2mA-5ms-1mmFOC_473 | 3820 | 75 | 23049 | 27997 | 130 | 0.1657339 | 1.797372 |  | 4267 |  | 0.1851273 | 1.686711 |  | #DIV/0!
| TP_27Hz-160kV_6p2mA-5ms-1mmFOC_474 | 3804 | 69.0245 | 23083 | 28041 | 133.98 | 0.1647966 | 1.803043 |  | 4316 |  | 0.1869774 | 1.676767 |  | #DIV/0!
| TP_27Hz-160kV_6p2mA-5ms-1mmFOC_550 | 3790.8 | 63.63 | 23083 | 28037 | 136 | 0.1642248 | 1.806519 |  | 4391 |  | 0.1902266 | 1.659539 |  | #DIV/0!
| TP_27Hz-160kV_6p2mA-5ms-1mmFOC_551 | 3823 | 67 | 23067 | 28013 | 142 | 0.1657346 | 1.797368 |  | 4342 |  | 0.1882343 | 1.670068 |  | #DIV/0!
| TP_27Hz-160kV_6p2mA-5ms-1mmFOC_552 | 3811 | 65 | 23098 | 28039 | 134 | 0.1649926 | 1.801854 |  | 4371 |  | 0.1892372 | 1.664754 |  | #DIV/0!
| TP_27Hz-160kV_6p2mA-5ms-1mmFOC_553 | 3829 | 67 | 23069 | 28017 | 139 | 0.1659803 | 1.795886 |  | 4337 |  | 0.1880012 | 1.671307 |  | #DIV/0!
I_0 duch Box | 0.8233575
0.8233889
0.8232668
0.8231875
0.8233049
0.8234391
0.8237812
0.8233929
|  | nicht scheerband | [5 empty] | Scheerband
|  | I | stdev | I_0Box | stdev | I/I_0 | -ln(I/I_0) | I | stdev | I_0Box | stdev | I/I_0 | -ln(I/I_0)
| TP-18Hz-160kV-6p2mA-5ms-1mmFOC-28msPhaseShift_1093. | 3703 | 62 | 22876 | 125 | 0.1618727 | 1.820945 | 4150 |  | 22876 |  | 0.1814128 | 1.70698
| TP-18Hz-160kV-6p2mA-5ms-1mmFOC-28msPhaseShift_1100. | 3730 | 57 | 22801 | 127 | 0.1635893 | 1.810396 | 4100 |  | 22801 |  | 0.1798167 | 1.715817
| TP-25Hz-160kV-6p2mA-5ms-1mmFOC-20msPhaseShift_250. | 3789 | 64 | 22632 | 127 | 0.1674178 | 1.787263 | 4175 |  | 22632 |  | 0.1844733 | 1.69025
| TP-25Hz-160kV-6p2mA-5ms-1mmFOC-20msPhaseShift_400. | 3733 | 59 | 22642 | 120 | 0.1648706 | 1.802594 | 4375 |  | 22642 |  | 0.193225 | 1.6439

## Suche nach I_0 (hidden)
Frage: I_0 bei 0,8cm Plastikdurchstrahlung ???
| I_0 | I_Box Rand | l Rand | h(e,f,x)=e*exp(f*x)
calib 2cm | 37435 | 20058 | 2.8 | e | 36270
calib 3cm | 37725 | 16171 | 3.8 | f | -0.211873
calib 4cm | 37729 | 13145 | 4.8
fit |  | 30615.08 | 0.8
in relativ guter Übereinstimmung mit den errechneten Werten durch den Drop

## Packungsdichten_alt (hidden)
Auswertung über I zu I0 gefittet auf 5 cm ohne Ausrechnung von mu, wird ja nicht gebraucht… |  |  | ist aber falsch da µ_eff(l_real_calib)!= µ_eff(l_real_exp) ist da l_real_calib != l_real_exp
5 cm
name | e_shear | e_sand | Drop | "-ln(I/I0)_shear" | "-ln(I/I_0)_sand | "-ln(I/I0) kalib" | e_max
TP_27Hz-160kV_6p2mA-5ms-1mmFOC_471 | 0.5341597 | 0.566453 | 6.046% | 1.700535 | 1.803343 | 1.912371 | 0.6007
TP_27Hz-160kV_6p2mA-5ms-1mmFOC_472 | 0.5318106 | 0.5658357 | 6.398% | 1.693057 | 1.801378 | 1.912371 | 0.6007
TP_27Hz-160kV_6p2mA-5ms-1mmFOC_473 | 0.5298174 | 0.5645773 | 6.561% | 1.686711 | 1.797372 | 1.912371 | 0.6007
TP_27Hz-160kV_6p2mA-5ms-1mmFOC_474 | 0.5266939 | 0.5663587 | 7.531% | 1.676767 | 1.803043 | 1.912371 | 0.6007
TP_27Hz-160kV_6p2mA-5ms-1mmFOC_550 | 0.5212824 | 0.5674506 | 8.857% | 1.659539 | 1.806519 | 1.912371 | 0.6007
TP_27Hz-160kV_6p2mA-5ms-1mmFOC_551 | 0.5245895 | 0.5645759 | 7.622% | 1.670068 | 1.797368 | 1.912371 | 0.6007
TP_27Hz-160kV_6p2mA-5ms-1mmFOC_552 | 0.5229204 | 0.5659853 | 8.235% | 1.664754 | 1.801854 | 1.912371 | 0.6007
TP_27Hz-160kV_6p2mA-5ms-1mmFOC_553 | 0.5249787 | 0.5641106 | 7.454% | 1.671307 | 1.795886 | 1.912371 | 0.6007
| 0.5270316 | 0.5656684
name | e_shear | e_sand | Drop | "-ln(I/I0)_shear" | "-ln(I/I_0)_sand | "-ln(I/I0) kalib" | e_max
TP-18Hz-160kV-6p2mA-5ms-1mmFOC-28msPhaseShift_1093. | 0.536184 | 0.5719819 | 6.676% | 1.70698 | 1.820945 | 1.912371 | 0.6007
TP-18Hz-160kV-6p2mA-5ms-1mmFOC-28msPhaseShift_1100. | 0.53896 | 0.5686684 | 5.512% | 1.715817 | 1.810396 | 1.912371 | 0.6007
TP-25Hz-160kV-6p2mA-5ms-1mmFOC-20msPhaseShift_250. | 0.5309291 | 0.5614019 | 5.74% | 1.69025 | 1.787263 | 1.912371 | 0.6007
TP-25Hz-160kV-6p2mA-5ms-1mmFOC-20msPhaseShift_400. | 0.5163698 | 0.5662177 | 9.654% | 1.6439 | 1.802594 | 1.912371 | 0.6007
Auswertung über den mu(5cm) aus dem Fit über die mu aus den I/I0 werten |  |  | 5 | cm
name | e_shear | e_sand | Drop | "-ln(I/I0)_shear" | "-ln(I/I_0)_sand | "-ln(I/I0) kalib" | e_max
TP_27Hz-160kV_6p2mA-5ms-1mmFOC_471 | 0.5703451 | 0.604826 | 6.046% | 1.700535 | 1.803343 | 1.912371 | 0.6007
TP_27Hz-160kV_6p2mA-5ms-1mmFOC_472 | 0.5678368 | 0.6041668 | 6.398% | 1.693057 | 1.801378 | 1.912371 | 0.6007
TP_27Hz-160kV_6p2mA-5ms-1mmFOC_473 | 0.5657086 | 0.6028232 | 6.561% | 1.686711 | 1.797372 | 1.912371 | 0.6007
TP_27Hz-160kV_6p2mA-5ms-1mmFOC_474 | 0.5623735 | 0.6047253 | 7.531% | 1.676767 | 1.803043 | 1.912371 | 0.6007
TP_27Hz-160kV_6p2mA-5ms-1mmFOC_550 | 0.5565954 | 0.6058912 | 8.857% | 1.659539 | 1.806519 | 1.912371 | 0.6007
TP_27Hz-160kV_6p2mA-5ms-1mmFOC_551 | 0.5601265 | 0.6028217 | 7.622% | 1.670068 | 1.797368 | 1.912371 | 0.6007
TP_27Hz-160kV_6p2mA-5ms-1mmFOC_552 | 0.5583444 | 0.6043266 | 8.235% | 1.664754 | 1.801854 | 1.912371 | 0.6007
TP_27Hz-160kV_6p2mA-5ms-1mmFOC_553 | 0.5605421 | 0.6023249 | 7.454% | 1.671307 | 1.795886 | 1.912371 | 0.6007
name | e_shear | e_sand | Drop | "-ln(I/I0)_shear" | "-ln(I/I_0)_sand | "-ln(I/I0) kalib" | e_max
TP-18Hz-160kV-6p2mA-5ms-1mmFOC-28msPhaseShift_1093. | 0.5725065 | 0.6107294 | 6.676% | 1.70698 | 1.820945 | 1.912371 | 0.6007
TP-18Hz-160kV-6p2mA-5ms-1mmFOC-28msPhaseShift_1100. | 0.5754705 | 0.6071914 | 5.512% | 1.715817 | 1.810396 | 1.912371 | 0.6007
TP-25Hz-160kV-6p2mA-5ms-1mmFOC-20msPhaseShift_250. | 0.5668956 | 0.5994327 | 5.74% | 1.69025 | 1.787263 | 1.912371 | 0.6007
TP-25Hz-160kV-6p2mA-5ms-1mmFOC-20msPhaseShift_400. | 0.5513501 | 0.6045748 | 9.654% | 1.6439 | 1.802594 | 1.912371 | 0.6007
Auswertung über den mu(5cm) aus I/I0 gefittet für I/I0 bei 5 cm |  |  | 5 | cm
name | e_shear | e_sand | Drop | "-ln(I/I0)_shear" | "-ln(I/I_0)_sand | "-ln(I/I0) kalib" | e_max
TP_27Hz-160kV_6p2mA-5ms-1mmFOC_471 | 0.5341597 | 0.566453 | 6.046% | 1.700535 | 1.803343 | 1.912371 | 0.6007
TP_27Hz-160kV_6p2mA-5ms-1mmFOC_472 | 0.5318106 | 0.5658357 | 6.398% | 1.693057 | 1.801378 | 1.912371 | 0.6007
TP_27Hz-160kV_6p2mA-5ms-1mmFOC_473 | 0.5298174 | 0.5645773 | 6.561% | 1.686711 | 1.797372 | 1.912371 | 0.6007
TP_27Hz-160kV_6p2mA-5ms-1mmFOC_474 | 0.5266939 | 0.5663587 | 7.531% | 1.676767 | 1.803043 | 1.912371 | 0.6007
TP_27Hz-160kV_6p2mA-5ms-1mmFOC_550 | 0.5212824 | 0.5674506 | 8.857% | 1.659539 | 1.806519 | 1.912371 | 0.6007
TP_27Hz-160kV_6p2mA-5ms-1mmFOC_551 | 0.5245895 | 0.5645759 | 7.622% | 1.670068 | 1.797368 | 1.912371 | 0.6007
TP_27Hz-160kV_6p2mA-5ms-1mmFOC_552 | 0.5229204 | 0.5659853 | 8.235% | 1.664754 | 1.801854 | 1.912371 | 0.6007
TP_27Hz-160kV_6p2mA-5ms-1mmFOC_553 | 0.5249787 | 0.5641106 | 7.454% | 1.671307 | 1.795886 | 1.912371 | 0.6007
name | e_shear | e_sand | Drop | "-ln(I/I0)_shear" | "-ln(I/I_0)_sand | "-ln(I/I0) kalib" | e_max
TP-18Hz-160kV-6p2mA-5ms-1mmFOC-28msPhaseShift_1093. | 0.536184 | 0.5719819 | 6.676% | 1.70698 | 1.820945 | 1.912371 | 0.6007
TP-18Hz-160kV-6p2mA-5ms-1mmFOC-28msPhaseShift_1100. | 0.53896 | 0.5686684 | 5.512% | 1.715817 | 1.810396 | 1.912371 | 0.6007
TP-25Hz-160kV-6p2mA-5ms-1mmFOC-20msPhaseShift_250. | 0.5309291 | 0.5614019 | 5.74% | 1.69025 | 1.787263 | 1.912371 | 0.6007
TP-25Hz-160kV-6p2mA-5ms-1mmFOC-20msPhaseShift_400. | 0.5163698 | 0.5662177 | 9.654% | 1.6439 | 1.802594 | 1.912371 | 0.6007

## Path length packaging (hidden)
|  | Kalibrierung | 0.6 | 4.2 |  |  | Sanddurchstrahlungslänge [cm] |  | 5 |  |  |  |  | mean
-6.576%
| Measurements Free-running (_1) | Nicht Scheerband | [6 empty] | Scheerband
Packungsdichte für 5 cm
Kommentar | Dateiname | I | stdev | I_0 | stdev | I/I_0 | - ln(I/I_0) | e(l) | I | stdev | I/I_0 | - ln(I/I_0) | e(l) Scheerband | Drop
scheerband gut sichtbar | TP_27Hz-160kV_6p2mA-5ms-1mmFOC_471 | 3805 | 69.48 | 28051 | 139.5 | 0.1356458 | 1.997708 | 0.6275055 | 4217 |  | 0.1503333 | 1.8949 | 0.5952122 | -5.426%
| TP_27Hz-160kV_6p2mA-5ms-1mmFOC_472 | 3811 | 72 | 28039 | 134 | 0.1359178 | 1.995705 | 0.6268762 | 4247 |  | 0.1514676 | 1.887384 | 0.5928511 | -5.739%
| TP_27Hz-160kV_6p2mA-5ms-1mmFOC_473 | 3820 | 75 | 27997 | 130 | 0.1364432 | 1.991847 | 0.6256644 | 4267 |  | 0.1524092 | 1.881186 | 0.5909045 | -5.882%
| TP_27Hz-160kV_6p2mA-5ms-1mmFOC_474 | 3804 | 69.0245 | 28041 | 133.98 | 0.1356585 | 1.997615 | 0.6274761 | 4316 |  | 0.1539175 | 1.871339 | 0.5878112 | -6.748%
| TP_27Hz-160kV_6p2mA-5ms-1mmFOC_550 | 3790.8 | 63.63 | 28037 | 136 | 0.135207 | 2.000948 | 0.6285231 | 4391 |  | 0.1566145 | 1.853968 | 0.5823549 | -7.928%
| TP_27Hz-160kV_6p2mA-5ms-1mmFOC_551 | 3823 | 67 | 28013 | 142 | 0.1364724 | 1.991633 | 0.6255973 | 4342 |  | 0.1549995 | 1.864334 | 0.5856108 | -6.828%
| TP_27Hz-160kV_6p2mA-5ms-1mmFOC_552 | 3811 | 65 | 28039 | 134 | 0.1359178 | 1.995705 | 0.6268762 | 4371 |  | 0.15589 | 1.858605 | 0.5838113 | -7.377%
| TP_27Hz-160kV_6p2mA-5ms-1mmFOC_553 | 3829 | 67 | 28017 | 139 | 0.136667 | 1.990208 | 0.6251495 | 4337 |  | 0.1547989 | 1.865629 | 0.5860176 | -6.678%
[8 empty] | 0.6267085 |  | 0.6073901 |  |  | 0.5880717
|  | Kalibrierung | 4.251731 | 4.2 |  |  | Sanddurchstrahlungslänge [cm] |  | 5 |  |  |  |  | mean
-6.576%
| Measurements Free-running (_1) | Nicht Scheerband | [6 empty] | Scheerband
Packungsdichte für 5 cm
Kommentar | Dateiname | I | stdev | I_0 | stdev | I/I_0 | - ln(I/I_0) | e(l) | I | stdev | I/I_0 | - ln(I/I_0) | e(l) Scheerband | Drop
scheerband gut sichtbar | TP_27Hz-160kV_6p2mA-5ms-1mmFOC_471 | 3805 | 69.48 | 28051 | 139.5 | 0.1356458 | 1.997708 | 0.686031 | 4217 |  | 0.1503333 | 1.8949 | 0.6507259 | -5.426%
| TP_27Hz-160kV_6p2mA-5ms-1mmFOC_472 | 3811 | 72 | 28039 | 134 | 0.1359178 | 1.995705 | 0.685343 | 4247 |  | 0.1514676 | 1.887384 | 0.6481445 | -5.739%
| TP_27Hz-160kV_6p2mA-5ms-1mmFOC_473 | 3820 | 75 | 27997 | 130 | 0.1364432 | 1.991847 | 0.6840182 | 4267 |  | 0.1524092 | 1.881186 | 0.6460164 | -5.882%
| TP_27Hz-160kV_6p2mA-5ms-1mmFOC_474 | 3804 | 69.0245 | 28041 | 133.98 | 0.1356585 | 1.997615 | 0.6859989 | 4316 |  | 0.1539175 | 1.871339 | 0.6426346 | -6.748%
| TP_27Hz-160kV_6p2mA-5ms-1mmFOC_550 | 3790.8 | 63.63 | 28037 | 136 | 0.135207 | 2.000948 | 0.6871436 | 4391 |  | 0.1566145 | 1.853968 | 0.6366694 | -7.928%
| TP_27Hz-160kV_6p2mA-5ms-1mmFOC_551 | 3823 | 67 | 28013 | 142 | 0.1364724 | 1.991633 | 0.6839448 | 4342 |  | 0.1549995 | 1.864334 | 0.640229 | -6.828%
| TP_27Hz-160kV_6p2mA-5ms-1mmFOC_552 | 3811 | 65 | 28039 | 134 | 0.1359178 | 1.995705 | 0.685343 | 4371 |  | 0.15589 | 1.858605 | 0.6382616 | -7.377%
| TP_27Hz-160kV_6p2mA-5ms-1mmFOC_553 | 3829 | 67 | 28017 | 139 | 0.136667 | 1.990208 | 0.6834553 | 4337 |  | 0.1547989 | 1.865629 | 0.6406737 | -6.678%
|  | Kalibrierung | 0 | 4.2 |  |  | Sanddurchstrahlungslänge [cm] |  | 5 |  |  |  |  | mean
-6.576%
| Measurements Free-running (_1) | Nicht Scheerband | [6 empty] | Scheerband
Packungsdichte für 5 cm
Kommentar | Dateiname | I | stdev | I_0 | stdev | I/I_0 | - ln(I/I_0) | e(l) | I | stdev | I/I_0 | - ln(I/I_0) | e(l) Scheerband | Drop
scheerband gut sichtbar | TP_27Hz-160kV_6p2mA-5ms-1mmFOC_471 | 3805 | 69.48 | 28051 | 139.5 | 0.1356458 | 1.997708 | 0.5959983 | 4217 |  | 0.1503333 | 1.8949 | 0.5653265 | -5.426%
| TP_27Hz-160kV_6p2mA-5ms-1mmFOC_472 | 3811 | 72 | 28039 | 134 | 0.1359178 | 1.995705 | 0.5954006 | 4247 |  | 0.1514676 | 1.887384 | 0.5630839 | -5.739%
| TP_27Hz-160kV_6p2mA-5ms-1mmFOC_473 | 3820 | 75 | 27997 | 130 | 0.1364432 | 1.991847 | 0.5942496 | 4267 |  | 0.1524092 | 1.881186 | 0.561235 | -5.882%
| TP_27Hz-160kV_6p2mA-5ms-1mmFOC_474 | 3804 | 69.0245 | 28041 | 133.98 | 0.1356585 | 1.997615 | 0.5959704 | 4316 |  | 0.1539175 | 1.871339 | 0.5582971 | -6.748%
| TP_27Hz-160kV_6p2mA-5ms-1mmFOC_550 | 3790.8 | 63.63 | 28037 | 136 | 0.135207 | 2.000948 | 0.5969648 | 4391 |  | 0.1566145 | 1.853968 | 0.5531147 | -7.928%
| TP_27Hz-160kV_6p2mA-5ms-1mmFOC_551 | 3823 | 67 | 28013 | 142 | 0.1364724 | 1.991633 | 0.5941859 | 4342 |  | 0.1549995 | 1.864334 | 0.5562072 | -6.828%
| TP_27Hz-160kV_6p2mA-5ms-1mmFOC_552 | 3811 | 65 | 28039 | 134 | 0.1359178 | 1.995705 | 0.5954006 | 4371 |  | 0.15589 | 1.858605 | 0.554498 | -7.377%
| TP_27Hz-160kV_6p2mA-5ms-1mmFOC_553 | 3829 | 67 | 28017 | 139 | 0.136667 | 1.990208 | 0.5937606 | 4337 |  | 0.1547989 | 1.865629 | 0.5565935 | -6.678%

## Suchen25 (hidden)
|  | Länge in cm | I | StdDev | I_0 | StdDev | I/I_0
|  | 4 | 6415 | 128 | 37729 | 244 | 0.1700284
| Kalibriert aus Messbox 4,2 cm | 4.2 |  |  |  |  | 0.16
freerunning | TP-27Hz-160kV-6p2mA-5ms-1mmFOC_52..xsc | 4.2 | 3811.19 | 69.52 | 28006 | 143.72 | 0.1360848
freerunning 2 | TP-27Hz-160kV-6p2mA-5ms-1mmFOC_30..xsc | 4.2 | 3818 | 86 | 28003 | 142.43 | 0.1363425
freerunning 2 | TP-27Hz-160kV-6p2mA-5ms-1mmFOC_46..xsc | 4.2 | 3810 | 83 | 28022.5 | 141 | 0.1359622
freerunning 3 | TP-30Hz-160kV-6p2mA-5ms-1mmFOC_20..xsc | 4.2 | 3800 | 71 | 27551 | 145 | 0.137926
freerunning 4 | TP-33Hz-160kV-6p2mA-5ms-1mmFOC_3847. | 4.2 | 3944 | 98 | 27975 | 138 | 0.140983
freerunning 8 | TPTracers-18Hz-160kV-6p2mA-5ms-1mmFOC_24. | 4.2 | 4104 | 143 | 27548 | 143 | 0.1489763
freerunning 11 | SpheresTracers-18Hz-160kV-6p2mA-5ms-1mmFOC_3181. | 4.2 | 3752 | 136 | 27752 | 141 | 0.1351975
freerunning 14 | SpheresTracers-18Hz-160kV-6p2mA-5ms-1mmFOC_67. | 4.2 | 3941 | 79 | 27684 | 138 | 0.1423566
Trigger 3 | TP-25Hz-160kV-6p2mA-5ms-1mmFOC-20msPhaseShift_1679. | 4.2 | 4012 | 161 | 27858 | 138 | 0.1440161
Trigger 5 | TP-18Hz-160kV-6p2mA-5ms-1mmFOC-28msPhaseShift_14. | 4.2 | 3904 | 75 | 27828 | 146 | 0.1402904
Trigger 7 | Shperes-18Hz-160kV-6p2mA-5ms-1mmFOC_1281. | 4.2 | 3700 |  | 27801 |  | 0.1330887
Trigger 10 | SiC-25Hz-160kV-6p2mA-5ms-1mmFOC_20. | 4.2 | 3074 | 63 | 27854 | 192 | 0.1103612
Trigger 11 | TPrau-18Hz-160kV-6p2mA-5ms-1mmFOC_92. | 4.2 | 3951 | 66 | 27687 | 143 | 0.1427024
Trigger 13 | TPrau-25Hz-160kV-6p2mA-5ms-1mmFOC_24. | 4.2 | 3892 | 314 | 27847 | 147 | 0.1397637
|  |  | 5200 |  | 37729 |  | 0.137825

## Kalibirierung_alt (hidden)
max. Packungsdichte
| Länge in cm | I | StdDev | I_0 Box | I_0 | StdDev | I/I_0 | stdev | -ln(I/I_0) | e_max*mu(Sand,l) | e_max | mu(Sand,l)
Kalibriert | 2 | 11931 | 165 | 30822.39 | 37435 | 225 | 0.3870888 |  | 0.9491012 | 0.4745506 | 0.6007 | 0.789996 | Vergleich mit realistischem Wert??
Kalibriert | 3 | 8553 | 138 | 31062.34 | 37725 | 231 | 0.2753495 |  | 1.289714 | 0.4299047 | 0.6007 | 0.7156729
| 3.76 | [5 empty] | 0.22 |  | 1.514128 | 0.4026935 | 0.6007 | 0.6703738
Kalibriert | 4 | 6415 | 128 | 31058.04 | 37729 | 244 | 0.2065488 |  | 1.577219 | 0.3943047 | 0.6007 | 0.6564087
| 4.65 | [5 empty] | 0.18 |  | 1.714798 | 0.3687739 | 0.6007 | 0.6139069
| 5 | [5 empty] | 0.1477297 |  | 1.912371 | 0.3824742 | 0.6007 | 0.6367142
Messbox real | 5.5 | [5 empty] | 0.146 |  | 1.924149 | 0.3498452 | 0.6007 | 0.5823959
| 0 |  | 1
| 2 | 0.3187124 | 0.319
| 3 | 0.2267197
| 3.745 | 0.183
| 4 | 0.1700284 | 0.17
| 4.2 | 0.16
| 4.4 | 0.15
| 5 | 0.125
| 0 | 0.65
| 2 | 0.319
| 4 | 0.17
| 5 | 0.127
[6 empty] | l | I/I_0 |  |  | mu(l)
| fit gnuplot | f(a,b,c,x)=a*exp(b*x)+c |  |  |  | 2 | 0.3854121 |  |  | 0.7886553
|  | a | 0.730405 |  |  | 3 | 0.2799666 |  | 0.949882 | 0.7186146
|  | b | -0.319643 |  |  | 3.76 | 0.2195855 |  | -0.0930042 | 0.6695742
|  | c | 0 |  |  | 4 | 0.20337 |  | 0 | 0.6547942
[6 empty] | 4.65 | 0.1652169 |  |  | 0.6163828
[6 empty] | 5 | 0.1477297 | 1.912371 |  | 0.5966417
|  | chisqare | 2.32244 e-5 |  |  | 1 |  |  |  | 0.8655227

## Tabelle1
Material | Dateiname | I | stdev | I0 | stdev | Materialdicke [cm] | I / I_0 | d I/I_0 | -ln(I/I_0) | delta -ln(I/I_0) | µ_e(l)=-ln(I/I_0)/l
Al | Al_140kV_4mA_01 | 20167.3 | 250.378 | 26610.4 | 215.165 | 0.2 | 0.7578729 |  | 0.2772396 |  | 1.386198
| Al_140kV_4mA_02 | 16393.8 | 231.535 | 26614.4 | 216.114 | 0.4 | 0.6159748 |  | 0.4845492 |  | 1.211373
| Al_140kV_4mA_03 | 13688.3 | 217.412 | 26736.4 | 223.341 | 0.6 | 0.5119724 |  | 0.6694845 |  | 1.115807
| Al_140kV_4mA_04 | 11516.1 | 192.248 | 26552.8 | 205.415 | 0.8 | 0.4337057 |  | 0.8353891 |  | 1.044236
| Al_140kV_4mA_05 | 9803.87 | 178.483 | 26515.9 | 206.681 | 1 | 0.3697355 |  | 0.9949673 |  | 0.9949673
| Al_140kV_4mA_06 | 8428.62 | 168.298 | 26550.2 | 215.41 | 1.2 | 0.3174598 |  | 1.147404 |  | 0.9561702
| Al_140kV_4mA_07 | 7287.4 | 158.798 | 26542.4 | 213.73 | 1.4 | 0.2745569 |  | 1.292597 |  | 0.9232833
| Al_140kV_4mA_08 | 6341.45 | 151.218 | 26529.2 | 211.507 | 1.6 | 0.2390366 |  | 1.431139 |  | 0.8944616
| Al_140kV_4mA_09 | 5544.57 | 145.933 | 26525.3 | 213.841 | 1.8 | 0.2090295 |  | 1.56528 |  | 0.8696
| Al_140kV_4mA_10 | 4868.4 | 142.094 | 26506.8 | 212.194 | 2 | 0.1836661 |  | 1.694636 |  | 0.847318
| Al_140kV_4mA_11 | 4297.77 | 139.401 | 26510.1 | 214.751 | 2.2 | 0.1621182 |  | 1.81943 |  | 0.8270134
| Al_140kV_4mA_12 | 3811.13 | 137.283 | 26533.6 | 218.441 | 2.4 | 0.1436341 |  | 1.940486 |  | 0.8085359
| Al_140kV_4mA_13 | 3392.48 | 137.071 | 26498.1 | 212.156 | 2.6 | 0.1280273 |  | 2.055512 |  | 0.7905815
| Al_140kV_4mA_14 | 3037.47 | 150.196 | 26482.3 | 212.086 | 2.8 | 0.1146981 |  | 2.165452 |  | 0.7733756
| Al_140kV_4mA_15 | 2741.98 | 181.324 | 26539.7 | 219.656 | 3 | 0.1033162 |  | 2.269961 |  | 0.7566538
| Al_140kV_4mA_16 | 2480.51 | 215.073 | 26448.2 | 208.513 | 3.2 | 0.09378748 |  | 2.366724 |  | 0.7396012
| Al_140kV_4mA_17 | 2265.15 | 264.138 | 26407 | 205.808 | 3.4 | 0.08577839 |  | 2.455988 |  | 0.7223495
| Al_140kV_4mA_18 | 2079.31 | 299.294 | 26441.3 | 210.081 | 3.6 | 0.07863872 |  | 2.542891 |  | 0.7063586
| Al_140kV_4mA_19 | 1918.25 | 339.83 | 26497.1 | 217.355 | 3.8 | 0.07239471 |  | 2.625622 |  | 0.6909532
| Al_140kV_4mA_20 | 1780.4 | 382.387 | 26446 | 208.873 | 4 | 0.06732209 |  | 2.698267 |  | 0.6745667
| Al_160kV-4mA_01 | 12434.1 | 161.687 | 16099.5 | 151.108 | 0.2 | 0.7723283 |  | 0.2583455 |  | 1.291728
| Al_160kV-4mA_02 | 10216.3 | 150.453 | 16053.1 | 148.058 | 0.4 | 0.6364067 |  | 0.4519175 |  | 1.129794
| Al_160kV-4mA_03 | 8574.3 | 138.989 | 16026.7 | 147.123 | 0.6 | 0.535001 |  | 0.6254867 |  | 1.042478
| Al_160kV-4mA_04 | 7293.84 | 130.84 | 16009 | 146.949 | 0.8 | 0.4556087 |  | 0.7861209 |  | 0.9826511
| Al_160kV-4mA_05 | 6264.51 | 124.51 | 16021.8 | 148.104 | 1 | 0.3909991 |  | 0.9390499 |  | 0.9390499
| Al_160kV-4mA_06 | 5422.32 | 119.587 | 16016.3 | 147.449 | 1.2 | 0.3385501 |  | 1.083083 |  | 0.9025693
| Al_160kV-4mA_07 | 4719.12 | 114.841 | 15997.2 | 147.092 | 1.4 | 0.2949966 |  | 1.220791 |  | 0.8719938
| Al_160kV-4mA_08 | 4131.52 | 110.899 | 16005.6 | 147.243 | 1.6 | 0.2581297 |  | 1.354293 |  | 0.8464333
| Al_160kV-4mA_09 | 3632.73 | 106.893 | 16015.8 | 148.457 | 1.8 | 0.2268216 |  | 1.483591 |  | 0.8242174
| Al_160kV-4mA_10 | 3209.09 | 104.965 | 16011 | 148.218 | 2 | 0.2004303 |  | 1.607289 |  | 0.8036443
| Al_160kV-4mA_11 | 2837.76 | 107.693 | 16008.7 | 148.301 | 2.2 | 0.1772636 |  | 1.730117 |  | 0.786417
| Al_160kV-4mA_12 | 2517.04 | 109.871 | 15994.3 | 147.631 | 2.4 | 0.1573711 |  | 1.849149 |  | 0.7704787
| Al_160kV-4mA_13 | 2242.6 | 108.704 | 15979.6 | 147.024 | 2.6 | 0.1403414 |  | 1.963677 |  | 0.7552604
| Al_160kV-4mA_14 | 2006.6 | 119.052 | 15981.9 | 147.13 | 2.8 | 0.1255545 |  | 2.075015 |  | 0.7410768
| Al_160kV-4mA_15 | 1800.75 | 120.095 | 16001.1 | 148.318 | 3 | 0.1125391 |  | 2.184454 |  | 0.7281514
| Al_160kV-4mA_16 | 1649.03 | 132.028 | 16026.3 | 149.723 | 3.2 | 0.1028952 |  | 2.274044 |  | 0.7106387
| Al_160kV-4mA_17 | 1529.11 | 156.421 | 16029.7 | 149.6 | 3.4 | 0.0953923 |  | 2.349757 |  | 0.6911051
| Al_160kV-4mA_18 | 1405.02 | 193.143 | 15997.2 | 147.689 | 3.6 | 0.08782912 |  | 2.432362 |  | 0.6756562
| Al_160kV-4mA_19 | 1294.9 | 224.38 | 16004.2 | 148.059 | 3.8 | 0.08091001 |  | 2.514418 |  | 0.6616889
| Al_160kV-4mA_20 | 1203.36 | 250.755 | 16028 | 149.373 | 4 | 0.07507861 |  | 2.58922 |  | 0.6473049
Natriumsilikat | Natriumsilikat_140kV_4mA_01 | 20802.1 | 207.575 | 26169.1 | 188.348 | 0.2 | 0.7949108 |  | 0.2295254 |  | 1.147627
| Natriumsilikat_140kV_4mA_02 | 17392.4 | 212.235 | 26443.7 | 209.563 | 0.4 | 0.6577143 |  | 0.4189846 |  | 1.047462
| Natriumsilikat_140kV_4mA_03 | 14753.7 | 197.905 | 26411.4 | 202.495 | 0.6 | 0.5586111 |  | 0.5823018 |  | 0.9705031
| Natriumsilikat_140kV_4mA_04 | 12667.2 | 184.377 | 26427.8 | 204.292 | 0.8 | 0.4793135 |  | 0.7354005 |  | 0.9192506
| Natriumsilikat_140kV_4mA_05 | 10864.5 | 169.258 | 26449.1 | 200.508 | 1 | 0.4107701 |  | 0.8897215 |  | 0.8897215
| Natriumsilikat_140kV_4mA_06 | 9474.04 | 158.82 | 26445.2 | 197.111 | 1.2 | 0.3582518 |  | 1.026519 |  | 0.8554327
| Natriumsilikat_140kV_4mA_07 | 8294.08 | 149.171 | 26436.6 | 198.848 | 1.4 | 0.3137347 |  | 1.159207 |  | 0.8280053
| Natriumsilikat_140kV_4mA_08 | 7298.8 | 142.787 | 26500.2 | 205.86 | 1.6 | 0.2754243 |  | 1.289442 |  | 0.8059015
| Natriumsilikat_140kV_4mA_09 | 6443.86 | 134.358 | 26469.4 | 200.933 | 1.8 | 0.2434456 |  | 1.412862 |  | 0.7849231
| Natriumsilikat_140kV_4mA_10 | 5718.37 | 129.26 | 26560.8 | 209.944 | 2 | 0.2152936 |  | 1.535753 |  | 0.7678763
| Natriumsilikat_140kV_4mA_11 | 5073.95 | 126.103 | 26701.9 | 210.422 | 2.2 | 0.1900221 |  | 1.660615 |  | 0.7548251
| Natriumsilikat_140kV_4mA_12 | 4514.54 | 117.489 | 26541.8 | 199.035 | 2.4 | 0.1700917 |  | 1.771418 |  | 0.7380906
| Natriumsilikat_140kV_4mA_13 | 4018.17 | 113.263 | 26367.1 | 186.267 | 2.6 | 0.1523933 |  | 1.88129 |  | 0.7235732
| Natriumsilikat_140kV_4mA_14 | 3631.51 | 144.621 | 26480.5 | 193.589 | 2.8 | 0.137139 |  | 1.98676 |  | 0.7095572
| Natriumsilikat_140kV_4mA_15 | 3269.43 | 139.809 | 26584.7 | 206.378 | 3 | 0.1229816 |  | 2.09572 |  | 0.6985734
| Natriumsilikat_140kV_4mA_16 | 2954.48 | 145.182 | 26479.3 | 195.665 | 3.2 | 0.111577 |  | 2.193041 |  | 0.6853252
| Natriumsilikat_140kV_4mA_17 | 2696.91 | 194.535 | 26435.6 | 196.632 | 3.4 | 0.1020181 |  | 2.282605 |  | 0.6713544
| Natriumsilikat_140kV_4mA_18 | 2478.66 | 246.456 | 26448.7 | 196.192 | 3.6 | 0.09371576 |  | 2.367489 |  | 0.6576358
| Natriumsilikat_140kV_4mA_19 | 2262.8 | 259.109 | 26621.5 | 210.003 | 3.8 | 0.08499897 |  | 2.465116 |  | 0.6487148
| Natriumsilikat_140kV_4mA_20 | 2083.98 | 294.041 | 26643.8 | 207.88 | 4 | 0.07821632 |  | 2.548277 |  | 0.6370692
| Natriumsilikat_160kV_4mA_01 | 12748.7 | 163.594 | 16041.6 | 145.987 | 0.2 | 0.7947275 |  | 0.229756 |  | 1.14878
| Natriumsilikat_160kV_4mA_02 | 10738.5 | 153.348 | 15984.1 | 144.704 | 0.4 | 0.6718239 |  | 0.3977591 |  | 0.9943977
| Natriumsilikat_160kV_4mA_03 | 9213.58 | 145.741 | 16006.9 | 145.379 | 0.6 | 0.5756005 |  | 0.5523414 |  | 0.920569
| Natriumsilikat_160kV_4mA_04 | 7975.57 | 136.938 | 16017.5 | 145.998 | 0.8 | 0.4979285 |  | 0.6972988 |  | 0.8716234
| Natriumsilikat_160kV_4mA_05 | 6876.81 | 125.485 | 15948.2 | 144.679 | 1 | 0.4311966 |  | 0.8411911 |  | 0.8411911
| Natriumsilikat_160kV_4mA_06 | 6033.26 | 119.461 | 15952.6 | 144.919 | 1.2 | 0.3781992 |  | 0.9723343 |  | 0.8102786
| Natriumsilikat_160kV_4mA_07 | 5321.05 | 115.238 | 15987 | 146.236 | 1.4 | 0.3328361 |  | 1.100105 |  | 0.7857895
| Natriumsilikat_160kV_4mA_08 | 4708.52 | 109.574 | 16004 | 146.475 | 1.6 | 0.2942089 |  | 1.223465 |  | 0.7646657
| Natriumsilikat_160kV_4mA_09 | 4176.59 | 104.088 | 15995.3 | 146.385 | 1.8 | 0.2611136 |  | 1.3428 |  | 0.7459999
| Natriumsilikat_160kV_4mA_10 | 3723.94 | 99.8131 | 16018.5 | 147.204 | 2 | 0.2324774 |  | 1.458962 |  | 0.729481
| Natriumsilikat_160kV_4mA_11 | 3307.72 | 95.3766 | 15975.9 | 145.97 | 2.2 | 0.2070444 |  | 1.574822 |  | 0.7158283
| Natriumsilikat_160kV_4mA_12 | 2959.88 | 93.8544 | 16014.9 | 147.993 | 2.4 | 0.1848204 |  | 1.688371 |  | 0.7034878
| Natriumsilikat_160kV_4mA_13 | 2634.56 | 86.5357 | 15919.2 | 144.814 | 2.6 | 0.1654958 |  | 1.79881 |  | 0.6918499
| Natriumsilikat_160kV_4mA_14 | 2371.48 | 87.9171 | 15969.5 | 146.379 | 2.8 | 0.1485006 |  | 1.907166 |  | 0.6811309
| Natriumsilikat_160kV_4mA_15 | 2133.16 | 85.3045 | 15983.8 | 146.674 | 3 | 0.1334576 |  | 2.013971 |  | 0.6713238
| Natriumsilikat_160kV_4mA_16 | 1922.88 | 82.8977 | 15958.5 | 145.479 | 3.2 | 0.1204925 |  | 2.116168 |  | 0.6613024
| Natriumsilikat_160kV_4mA_17 | 1748.65 | 94.5285 | 15996.8 | 146.902 | 3.4 | 0.1093125 |  | 2.213545 |  | 0.6510425
| Natriumsilikat_160kV_4mA_18 | 1620.91 | 103.699 | 16021.2 | 148.274 | 3.6 | 0.1011728 |  | 2.290925 |  | 0.6363681
| Natriumsilikat_160kV_4mA_19 | 1500.19 | 115.261 | 15997.6 | 146.869 | 3.8 | 0.09377594 |  | 2.366847 |  | 0.6228545
| Natriumsilikat_160kV_4mA_20 | 1387.19 | 144.275 | 16032.6 | 149.204 | 4 | 0.08652308 |  | 2.447344 |  | 0.611836
PMMA | PMMA_140kV_4mA-01 | 24984.2 | 256.364 | 26675.3 | 221.573 | 0.2 | 0.9366043 |  | 0.06549442 |  | 0.3274721
| PMMA_140kV_4mA-02 | 23818.3 | 244.226 | 26654.2 | 214.234 | 0.4 | 0.893604 |  | 0.1124925 |  | 0.2812314
| PMMA_140kV_4mA-03 | 22605.8 | 225.199 | 26538.7 | 203.039 | 0.6 | 0.8518051 |  | 0.1603975 |  | 0.2673292
| PMMA_140kV_4mA-04 | 21515.7 | 221.111 | 26566.4 | 208.409 | 0.8 | 0.8098839 |  | 0.2108644 |  | 0.2635804
| PMMA_140kV_4mA-05 | 20438.7 | 212.361 | 26498.3 | 202.068 | 1 | 0.7713212 |  | 0.2596504 |  | 0.2596504
| PMMA_140kV_4mA-06 | 19437.6 | 202.947 | 26475.9 | 201.379 | 1.2 | 0.734162 |  | 0.3090256 |  | 0.2575213
| PMMA_140kV_4mA-07 | 18498.9 | 198.967 | 26464.8 | 201.133 | 1.4 | 0.6990002 |  | 0.3581043 |  | 0.2557888
| PMMA_140kV_4mA-08 | 17615 | 193.613 | 26480 | 203.82 | 1.6 | 0.665219 |  | 0.4076389 |  | 0.2547743
| PMMA_140kV_4mA-09 | 16770.8 | 188.432 | 26457 | 202.158 | 1.8 | 0.633889 |  | 0.4558815 |  | 0.2532675
| PMMA_140kV_4mA-10 | 15986.5 | 185.692 | 26474.6 | 204.781 | 2 | 0.6038429 |  | 0.5044412 |  | 0.2522206
| PMMA_140kV_4mA-11 | 15196.9 | 185.1 | 26501.3 | 223.048 | 2.2 | 0.5734398 |  | 0.5561023 |  | 0.2527738
| PMMA_140kV_4mA-12 | 14509.4 | 179.209 | 26488.8 | 209.298 | 2.4 | 0.547756 |  | 0.6019253 |  | 0.2508022
| PMMA_140kV_4mA-13 | 13836.7 | 175.192 | 26473.6 | 206, 44 | 2.6 | 0.5226603 |  | 0.6488235 |  | 0.2495475
| PMMA_140kV_4mA-14 | 13201.1 | 172.045 | 26477.7 | 205.649 | 2.8 | 0.4985743 |  | 0.6960027 |  | 0.2485724
| PMMA_140kV_4mA-15 | 12603.5 | 170.102 | 26498 | 209.566 | 3 | 0.4756397 |  | 0.7430947 |  | 0.2476982
| PMMA_140kV_4mA-16 | 12044.2 | 168.756 | 26545.2 | 211.873 | 3.2 | 0.4537242 |  | 0.7902657 |  | 0.246958
| PMMA_140kV_4mA-17 | 11497.6 | 165.831 | 26529.1 | 208.542 | 3.4 | 0.4333958 |  | 0.8361039 |  | 0.2459129
| PMMA_140kV_4mA-18 | 10974.4 | 161.738 | 26482.1 | 202.384 | 3.6 | 0.4144082 |  | 0.8809037 |  | 0.2446955
| PMMA_140kV_4mA-19 | 10475.1 | 156.993 | 26465.5 | 202.521 | 3.8 | 0.3958021 |  | 0.926841 |  | 0.2439055
| PMMA_140kV_4mA-20 | 10116.1 | 163.561 | 26799.6 | 220.564 | 4 | 0.3774721 |  | 0.9742587 |  | 0.2435647
| PMMA_160kV_4mA-01 | 15090.6 | 174.176 | 16074.1 | 147.037 | 0.2 | 0.9388146 |  | 0.06313725 |  | 0.3156862
| PMMA_160kV_4mA-02 | 14373.1 | 172.382 | 16033.5 | 145.49 | 0.4 | 0.8964418 |  | 0.1093219 |  | 0.2733047
| PMMA_160kV_4mA-03 | 13686.9 | 165.348 | 16037.3 | 145.334 | 0.6 | 0.8534417 |  | 0.1584781 |  | 0.2641301
| PMMA_160kV_4mA-04 | 13045.7 | 157.653 | 16047.9 | 146.26 | 0.8 | 0.8129226 |  | 0.2071194 |  | 0.2588993
| PMMA_160kV_4mA-05 | 12428.1 | 152.203 | 16028.6 | 145.379 | 1 | 0.7753703 |  | 0.2544146 |  | 0.2544146
| PMMA_160kV_4mA-06 | 11854.5 | 150.013 | 16056.8 | 146.656 | 1.2 | 0.7382853 |  | 0.3034249 |  | 0.2528541
| PMMA_160kV_4mA-07 | 11324.9 | 148.696 | 16100.5 | 149.368 | 1.4 | 0.7033881 |  | 0.3518465 |  | 0.2513189
| PMMA_160kV_4mA-08 | 10780 | 142.938 | 16040.2 | 145.76 | 1.6 | 0.6720614 |  | 0.3974055 |  | 0.2483784
| PMMA_160kV_4mA-09 | 10285.8 | 139.262 | 16046.5 | 145.772 | 1.8 | 0.6409996 |  | 0.4447265 |  | 0.2470703
| PMMA_160kV_4mA-10 | 9818.21 | 137.251 | 16070.7 | 147.381 | 2 | 0.6109385 |  | 0.4927589 |  | 0.2463795
| PMMA_160kV_4mA-11 | 9372.78 | 134.827 | 16069 | 147.409 | 2.2 | 0.5832833 |  | 0.5390822 |  | 0.2450374
| PMMA_160kV_4mA-12 | 8937.28 | 130.499 | 16035.6 | 145.569 | 2.4 | 0.5573399 |  | 0.58458 |  | 0.243575
| PMMA_160kV_4mA-13 | 8524.53 | 127.074 | 16004.9 | 144.747 | 2.6 | 0.53262 |  | 0.629947 |  | 0.2422873
| PMMA_160kV_4mA-14 | 8151.8 | 125.895 | 16024 | 145.535 | 2.8 | 0.5087244 |  | 0.6758488 |  | 0.2413746
| PMMA_160kV_4mA-15 | 7793.83 | 128.083 | 16040.8 | 145.976 | 3 | 0.4858754 |  | 0.7218031 |  | 0.240601
| PMMA_160kV_4mA-16 | 7449.1 | 125.253 | 16035.7 | 145.748 | 3.2 | 0.4645323 |  | 0.7667243 |  | 0.2396013
| PMMA_160kV_4mA-17 | 7121.07 | 123.499 | 16050.2 | 146.693 | 3.4 | 0.4436748 |  | 0.8126633 |  | 0.2390186
| PMMA_160kV_4mA-18 | 6805.67 | 122.394 | 16028.6 | 145.836 | 3.6 | 0.4245954 |  | 0.8566185 |  | 0.2379496
| PMMA_160kV_4mA-19 | 6586.74 | 127.04 | 16216.3 | 154.674 | 3.8 | 0.4061802 |  | 0.9009584 |  | 0.2370943
| PMMA_160kV_4mA-20 | 6277.01 | 125.242 | 16114.8 | 148.27 | 4 | 0.3895183 |  | 0.9428444 |  | 0.2357111
Cu | Cu_140kV_4mA_01 | 2597.17 | 150.388 | 26722.1 | 229.366 | 0.2 | 0.09719184
| Cu_140kV_4mA_02 | 1124.36 | 134.564 | 26549.4 | 216.56 | 0.4 | 0.04234973
| Cu_140kV_4mA_03 | 748.18 | 134.52 | 26482.2 | 211.952 | 0.6 | 0.02825218
| Cu_160kV_4mA_01 | 1790.22 | 92.7688 | 16162.6 | 156.737 | 0.2 | 0.1107631
| Cu_160kV_4mA_02 | 813.041 | 77.6696 | 16134.6 | 157.025 | 0.4 | 0.05039115
| Cu_160kV_4mA_03 | 545.589 | 75.8574 | 16026.8 | 149.086 | 0.6 | 0.03404229

## Tabelle2
| Al 140kV 4mA | Al 160kV 4mA | NaSiO2 140kV 4mA | NaSiO2 160kV 4mA | PMMA 140kV 4mA | PMMA 160kV 4mA
Dicke [cm] | µ(l) | µ(l) | µ(l) | µ(l) | µ(l) | µ(l)
0.2 | 1.386198 | 1.291728 | 1.147627 | 1.14878 | 0.3274721 | 0.3156862
0.4 | 1.211373 | 1.129794 | 1.047462 | 0.9943977 | 0.2812314 | 0.2733047
0.6 | 1.115807 | 1.042478 | 0.9705031 | 0.920569 | 0.2673292 | 0.2641301
0.8 | 1.044236 | 0.9826511 | 0.9192506 | 0.8716234 | 0.2635804 | 0.2588993
1 | 0.9949673 | 0.9390499 | 0.8897215 | 0.8411911 | 0.2596504 | 0.2544146
1.2 | 0.9561702 | 0.9025693 | 0.8554327 | 0.8102786 | 0.2575213 | 0.2528541
1.4 | 0.9232833 | 0.8719938 | 0.8280053 | 0.7857895 | 0.2557888 | 0.2513189
1.6 | 0.8944616 | 0.8464333 | 0.8059015 | 0.7646657 | 0.2547743 | 0.2483784
1.8 | 0.8696 | 0.8242174 | 0.7849231 | 0.7459999 | 0.2532675 | 0.2470703
2 | 0.847318 | 0.8036443 | 0.7678763 | 0.729481 | 0.2522206 | 0.2463795
2.2 | 0.8270134 | 0.786417 | 0.7548251 | 0.7158283 | 0.2527738 | 0.2450374
2.4 | 0.8085359 | 0.7704787 | 0.7380906 | 0.7034878 | 0.2508022 | 0.243575
2.6 | 0.7905815 | 0.7552604 | 0.7235732 | 0.6918499 | 0.2495475 | 0.2422873
2.8 | 0.7733756 | 0.7410768 | 0.7095572 | 0.6811309 | 0.2485724 | 0.2413746
3 | 0.7566538 | 0.7281514 | 0.6985734 | 0.6713238 | 0.2476982 | 0.240601
3.2 | 0.7396012 | 0.7106387 | 0.6853252 | 0.6613024 | 0.246958 | 0.2396013
3.4 | 0.7223495 | 0.6911051 | 0.6713544 | 0.6510425 | 0.2459129 | 0.2390186
3.6 | 0.7063586 | 0.6756562 | 0.6576358 | 0.6363681 | 0.2446955 | 0.2379496
3.8 | 0.6909532 | 0.6616889 | 0.6487148 | 0.6228545 | 0.2439055 | 0.2370943
4 | 0.6745667 | 0.6473049 | 0.6370692 | 0.611836 | 0.2435647 | 0.2357111